## Home
Công ty cổ phần cơ khí Nhân Chính | Công ty cổ phần cơ khí Nhân Chính
P.Trung Hòa, Cầu Giấy, Hà Nội
THÔNG SỐ MẢNH HỢP KIM SANDVIK
|  | TIỆN |  | PHAY
|  | KÝ HIỆU |  | KÝ HIỆU
|  | THÔNG SỐ |  | THÔNG SỐ

## Ký hiệu-Tiện
HOME

## Thông số-Tiện
Công ty cổ phần cơ khí Nhân Chính |  |  |  |  | HOME
P.Trung Hòa, Cầu Giấy, Hà Nội
MẢNH HỢP KIM TIỆN SANDVIK
STT | TÊN MẢNH | KÍCH THƯỚC | VẬT LIỆU GIA CÔNG | CHẾ ĐỘ CẮT | THÂN DAO
1 | DNMG 1504 04-MF | l=15(mm),iC=12.7(mm) s=4.76(mm) =0.4 | P:Steel :Thép | Chiều sâu mỗi lớp cắt Ap=0.5-2.0(1) mm Lượng chạy dao Fn:0.1-0.25(0.2) mm/vòng Tốc độ cắt Vc: 295-400(320) m/phút | DDNN,DDHN DDJN,DDUN DDNN,PDUN PDJN,DDUN DDXN,PDUN
|  |  | K:Cast iron: Gang | Chiều sâu mỗi lớp cắt Ap=0.5-2.0(1) mm Lượng chạy dao Fn:0.1-0.25(0.2) mm/vòng Tốc độ cắt Vc: 195-245(210) m/phút
2 | TCMT 16 T3 04-UM | l=16(mm)iC=9.525(mm) s=3.97(mm) =0.4 | P:Steel :Thép | Chiều sâu mỗi lớp cắt Ap=0.5-4(1.5) mm Lượng chạy dao Fn:0.08-0.3(0.2) mm/vòng Tốc độ cắt Vc: 330-450(375) m/phút | STJC,STGC STFC,STGC STTC,STDC STJC,STWC STSC
|  |  | M:Stainless Steel: Thép không gỉ | Chiều sâu mỗi lớp cắt Ap=0.5-4(1.5) mm Lượng chạy dao Fn:0.08-0.25(0.15) mm/vòng Tốc độ cắt Vc: 265-325(300) m/phút
|  |  | K:Cast iron: Gang | Chiều sâu mỗi lớp cắt Ap=0.3-4(1.5) mm Lượng chạy dao Fn:0.06-0.3(0.2) mm/vòng Tốc độ cắt Vc:170-260(200) m/phút
3 | TNMG 160408L-K | l=16(mm)iC=9.525(mm) s=4.76(mm) =0.8 | P:Steel :Thép | Chiều sâu mỗi lớp cắt Ap=0.8-3(3) mm Lượng chạy dao Fn:0.14-0.35(0.3) mm/vòng Tốc độ cắt Vc:200-290(215) m/phút | DTTN,DTJN DTFN,DTGN MTJN,CTGN
|  |  | M:Stainless Steel: Thép không gỉ | Chiều sâu mỗi lớp cắt Ap=0.8-5(3) mm Lượng chạy dao Fn:0.14-0.25(0.25) mm/vòng Tốc độ cắt Vc:185-210(210) m/phút
4 | DCMX11T304WF | l=11(mm)iC=9.525(mm) s=3.97(mm) =0.4 | M:Stainless Steel: Thép không gỉ | Chiều sâu mỗi lớp cắt Ap=0.3-3(1) mm Lượng chạy dao Fn:0.07-0.3(0.2) mm/vòng Tốc độ cắt Vc:270-290(290) m/phút | SDJC,SDNC SDAC,SDPC SDUC,SDQC SDXC
5 | TNMG160408MF 5015 | l=16(mm)iC=9.525(mm) s=4.76(mm) =0.8 | P:Steel :Thép | Chiều sâu mỗi lớp cắt Ap=0.5-2(1) mm Lượng chạy dao Fn:0.15-0.25(0.25) mm/vòng Tốc độ cắt Vc:295-350(295) m/phút | DTTN,DTJN DTFN,DTGN MTJN,CTGN
|  |  | K:Cast iron: Gang | Chiều sâu mỗi lớp cắt Ap=0.5-2(1) mm Lượng chạy dao Fn:0.15-0.25(0.25) mm/vòng Tốc độ cắt Vc:195-225(195) m/phút
6 | DCMT11T308-PM 1525 | l=11(mm)iC=9.525(mm) s=3.97(mm) =0.8 | P:Steel :Thép | Chiều sâu mỗi lớp cắt Ap=0.5-3(0.8) mm Lượng chạy dao Fn:0.1-0.3(0.2) mm/vòng Tốc độ cắt Vc:185-210(210) m/phút | SDJC,SDNC SDAC,SDPC SDUC,SDQC SDXC
7 | TNMG160404-23 | l=16(mm)iC=9.525(mm) s=4.76(mm) =0.4 | S:Heat resistance supper alloy Hợp kim chịu nhiệt | Chiều sâu mỗi lớp cắt Ap=0.15-3(2) mm Lượng chạy dao Fn:0.08-0.15(0.11) mm/vòng Tốc độ cắt Vc:40 m/phút | DTTN,DTJN DTFN,DTGN MTJN,CTGN
8 | TCMT 11 03 04-MM | l=11(mm)iC=6.35(mm) s=3.18(mm) =0.4 | S:Heat resistance supper alloy Hợp kim chịu nhiệt | Chiều sâu mỗi lớp cắt Ap=0.21-1.8(0.67) mm Lượng chạy dao Fn:0.06-0.13(0.09) mm/vòng Tốc độ cắt Vc:35 m/phút | STJC,STGC STFC,STGC STTC,STDC STJC,STWC STSC
9 | SNMG 120408-MF | l=12(mm)iC=12.7(mm) s=4.76(mm) =0.8 | M:Stainless Steel: Thép không gỉ | Chiều sâu mỗi lớp cắt Ap=0.1-1.5(0.4) mm Lượng chạy dao Fn:0.1-0.4(0.2) mm/vòng Tốc độ cắt Vc: 105-220(180) m/phút | DSRN,DSKN DSDN,DSSN PSDN,PSRN PSKN,PSSN MSSN,CSSN
10 | CNMG 120404-KF 3215 | l=12(mm)iC=12.7(mm) s=4.76(mm) =0.4 | K:Cast iron: Gang | Chiều sâu mỗi lớp cắt Ap=0.15-2(0.5) mm Lượng chạy dao Fn:0.08-0.25(0.15) mm/vòng Tốc độ cắt Vc: 170-240(200) m/phút | DCLN,DCRN DCKN,PCLN PCMN,CCLN CCRN,DCBN PCBN,PCFN
11 | CNMG 190616-23 H13A | l=19(mm)iC=19.5(mm) s=6.35(mm) =1.6 | S:Heat resistance supper alloy Hợp kim chịu nhiệt | Chiều sâu mỗi lớp cắt Ap=1.5-8(3) mm Lượng chạy dao Fn:0.32-0.7(0.4) mm/vòng Tốc độ cắt Vc: 20-40(30) m/phút | DCLN,DCRN DCKN,PCLN PCMN,CCLN CCRN,DCBN PCBN,PCFN
12 | SNMM 25 07 24-MR 2025 | l=25(mm)iC=25.4(mm) s=7.94(mm) =2.4 | M:Stainless Steel: Thép không gỉ | Chiều sâu mỗi lớp cắt Ap=2.8-18(9) mm Lượng chạy dao Fn:0.45-1.4(0.7) mm/vòng Tốc độ cắt Vc: 55-100(70) m/phút | DSDN,DSSN DSRN,DSKN PSDN,PSSN MSSN,CSSN CSDNCSKN
13 | WPMT 040204-PM 4225 | l=0.4(mm)iC=(mm) s=2.38(mm) =0.4 | P:Steel :Thép | Chiều sâu mỗi lớp cắt Ap=0.27-2.25(0.68) mm Lượng chạy dao Fn:0.09-0.22(0.13) mm/vòng Tốc độ cắt Vc: 140-225(180) m/phút | SWLP
14 | SNMM120408-MR 2025 | l=12(mm)iC=12.7(mm) s=4.76(mm) =0.8 | M:Stainless Steel: Thép không gỉ | Chiều sâu mỗi lớp cắt Ap=0.7-7.5(05) mm Lượng chạy dao Fn:0.25-0.55(0.4) mm/vòng Tốc độ cắt Vc: 115-200(155) m/phút | DSRN,DSKN DSDN,DSSN PSDN,PSRN PSKN,PSSN MSSN,CSSN
15 | RCGX0803M0-AL 1810 | l=08(mm)iC=8.0(mm) s=3.18(mm) =0.2 | N:Non-ferrous metals Kim loại màu | Chiều sâu mỗi lớp cắt Ap=0.8-3.2(2) mm Lượng chạy dao Fn:0.05-0.25(0.22) mm/vòng Tốc độ cắt Vc: 770 m/phút | PRSC,PRDC SRDC,SRSC CRDC,CRSC PRGC,SRXC
16 | CNGP 12 04 01 1105 | l=12(mm)iC=12.7(mm) s=4.76(mm) =0.1 | S:Heat resistance supper alloy Hợp kim chịu nhiệt | Chiều sâu mỗi lớp cắt Ap=0.03-0.6(0.15) mm Lượng chạy dao Fn:0.02-0.07(0.05) mm/vòng Tốc độ cắt Vc: 30-90(55)m/phút | DCLN,DCRN DCKN,PCLN PCMN,CCLN CCRN,DCBN PCBN,PCFN
17 | CNMG 090304-WF GC 4215 , 1125 | l=09(mm)iC=9.525(mm) s=3.18(mm) =0.4 | P:Steel :Thép | Chiều sâu mỗi lớp cắt Ap=0.3-1.5(0.5) mm Lượng chạy dao Fn:0.05-0.25(0.15) mm/vòng Tốc độ cắt Vc: 260-560(370)m/phút | DCLN,DCRN DCKN,PCLN PCMN,CCLN CCRN,DCBN PCBN,PCFN
|  |  | M:Stainless Steel: Thép không gỉ | Chiều sâu mỗi lớp cắt Ap=0.3-1.5(0.5) mm Lượng chạy dao Fn:0.05-0.25(0.15) mm/vòng Tốc độ cắt Vc: 100-165(135)m/phút
18 | CNMG 12 04 04-WL GC 4215 , 2025 | l=12(mm)iC=12.7(mm) s=4.76(mm) =0.4 | P:Steel :Thép | Chiều sâu mỗi lớp cắt Ap=0.3-1.5(0.5) mm Lượng chạy dao Fn:0.05-0.25(0.15) mm/vòng Tốc độ cắt Vc: 100-165(135)m/phút | DCLN,DCRN DCKN,PCLN PCMN,CCLN CCRN,DCBN PCBN,PCFN
|  |  | M:Stainless Steel: Thép không gỉ | Chiều sâu mỗi lớp cắt Ap=0.3-1.5(0.5) mm Lượng chạy dao Fn:0.05-0.25(0.15) mm/vòng Tốc độ cắt Vc: 100-165(135)m/phút
19 | CNMG 09 03 04-PF GC 4215 | l=9(mm)iC=9.525(mm) s=3.18(mm) =0.4 | P:Steel :Thép | Chiều sâu mỗi lớp cắt Ap=0.25-1.5(0.4) mm Lượng chạy dao Fn:0.07-0.3(0.15) mm/vòng Tốc độ cắt Vc: 260-560(370)m/phút | DCLN,DCRN DCKN,PCLN PCMN,CCLN CCRN,DCBN PCBN,PCFN
20 | CCMT 060204-KM GC 3215 | l=6(mm)iC=6.35(mm) s=2.38(mm) =0.4 | K:Cast iron: Gang | Chiều sâu mỗi lớp cắt Ap=0.3-2(0.8) mm Lượng chạy dao Fn:0.05-0.3(0.15) mm/vòng Tốc độ cắt Vc: 210-300(250)m/phút | SCLC,SCAC
21 | CCGT 060204-UM GC 1025 | l=6(mm)iC=6.35(mm) s=2.38(mm) =0.4 | S:Heat resistance supper alloy Hợp kim chịu nhiệt | Chiều sâu mỗi lớp cắt Ap=0.5-2(0.1) mm Lượng chạy dao Fn:0.08-0.3(0.2) mm/vòng Tốc độ cắt Vc: 25-45(35)m/phút | SCLC,SCAC
22 | CCGX 060204-AL GC 1810 | l=6(mm)iC=6.35(mm) s=2.38(mm) =0.4 | Nhôm | Chiều sâu mỗi lớp cắt Ap= mm Lượng chạy dao Fn:mm/vòng Tốc độ cắt Vc: m/phút | SCLC,SCAC
23 | DNMG 110408-QM GC 1005 | l=11(mm)iC=9.525(mm) s=4.76(mm) =0.8 | S:Heat resistance supper alloy Hợp kim chịu nhiệt | Chiều sâu mỗi lớp cắt Ap=0.15-4.0(1.5) mm Lượng chạy dao Fn:0.1-0.4(0.25)mm/vòng Tốc độ cắt Vc: 30-90(55)m/phút | DDNN,DDHN DDJN,DDUN DDNN,PDUN PDJN,DDUN DDXN,PDUN
24 | SNMG 120408-MM GC 2025 | l=12(mm)iC=12.7(mm) s=4.76(mm) =0.8 | M:Stainless Steel: Thép không gỉ | Chiều sâu mỗi lớp cắt Ap=0.5-6.35(3) mm Lượng chạy dao Fn:0.1-0.45(0.25)mm/vòng Tốc độ cắt Vc: 130-240(175)m/phút | DSRN,DSKN DSDN,DSSN PSDN,PSRN PSKN,PSSN MSSN,CSSN
25 | 0

## Ký hiệu-Phay
HOME

## Thông số-Phay
Công ty cổ phần cơ khí Nhân Chính |  |  |  |  | HOME
P.Trung Hòa, Cầu Giấy, Hà Nội
MẢNH HỢP KIM PHAY SANDVIK
STT | TÊN MẢNH | KÍCH THƯỚC | VẬT LIỆU GIA CÔNG | CHẾ ĐỘ CẮT | THÂN DAO
1 | R490-08T308M-PM 4240 |  | P:Steel :Thép | Chiều sâu mỗi lớp cắt Fz: 0.1-0.2(0.15) Tốc độ cắt Vc:260-270(265) m/phút | R490
2 | R390-11T308M-PM 4230 |  | P:Steel :Thép | Chiều sâu mỗi lớp cắt Fz: 0.08-0.15(0.1) Tốc độ cắt Vc:310-320(320) m/phút | R390
3 | 345R-1305M-PM 4230 |  | P:Steel :Thép | Chiều sâu mỗi lớp cắt Fz: 0.15-0.4(0.3) mm Tốc độ cắt Vc:190-250(220) m/phút | R345
4 | R390-170408M-PM1025 |  | P:Steel :Thép | Chiều sâu mỗi lớp cắt Fz: 0.1-0.25(0.15) mm Tốc độ cắt Vc:230-245(240) m/phút | R390
|  |  | M:Stainless Steel: Thép không gỉ | Chiều sâu mỗi lớp cắt Fz: 0.1-0.25(0.15) mm Tốc độ cắt Vc:270-290(285) m/phút
5 | R245-12T3 E-PL |  | P:Steel :Thép | Chiều sâu mỗi lớp cắt Fz: 0.08-0.21(0.14) mm Tốc độ cắt Vc:195-265(240) m/phút | R245
|  |  | H:Hardened materials Vật liệu cứng | Chiều sâu mỗi lớp cắt Fz: 0.08-0.21(0.14) mm Tốc độ cắt Vc:80-150(110) m/phút
6 | R245-12T3 M-KH |  | K:Cast iron: Gang | Chiều sâu mỗi lớp cắt Fz: 0.1-0.42(0.35) mm Tốc độ cắt Vc:225-335(275) m/phút | R245
7 | R290 -12T308M-PL |  | P:Steel :Thép | Chiều sâu mỗi lớp cắt Fz: 0.05-0.15(0.08) mm Tốc độ cắt Vc:205-275(250) m/phút | R290
8 | R290.90-12T320M-MM |  | M:Stainless Steel: Thép không gỉ | Chiều sâu mỗi lớp cắt Fz: 0.08-0.15(0.12) mm Tốc độ cắt Vc:130-200(160) m/phút | R290
9 | R365-1505ZNE-PL |  | P:Steel :Thép | Chiều sâu mỗi lớp cắt Fz: 0.1-0.42(0.12) mm Tốc độ cắt Vc:190-280(230) m/phút | R365
10 | 690-100510M-P-SL |  | S:Heat resistance supper alloy Hợp kim chịu nhiệt | Chiều sâu mỗi lớp cắt Fz: 0.1-0.42(0.12) mm Tốc độ cắt Vc:190-280(230) m/phút | 690
11 | R210-09 04 12M-KM |  | K:Cast iron: Gang | Chiều sâu mỗi lớp cắt Fz: 0.5-3(1.4) mm Tốc độ cắt Vc:365-390(380) m/phút | R210
|  |  | H:Hardened materials Vật liệu cứng | Chiều sâu mỗi lớp cắt Fz: 0.5-3(1.4) mm Tốc độ cắt Vc:50-55(50) m/phút
12 | R216-10 02 E-M |  | P:Steel :Thép | Chiều sâu mỗi lớp cắt Fz: 0.05-0.15(0.1) mm Tốc độ cắt Vc:195-265(240) m/phút | R216
|  |  | M:Stainless Steel: Thép không gỉ | Chiều sâu mỗi lớp cắt Fz: 0.05-0.15(0.1) mm Tốc độ cắt Vc:70-140(110) m/phút
|  |  | N:Non-ferrous metals Kim loại màu | Chiều sâu mỗi lớp cắt Fz: 0.05-0.15(0.1) mm Tốc độ cắt Vc:850-990(910) m/phút
|  |  | S:Heat resistance supper alloy Hợp kim chịu nhiệt | Chiều sâu mỗi lớp cắt Fz: 0.05-0.15(0.1) mm Tốc độ cắt Vc:50-60(55) m/phút
|  |  | H:Hardened materials Vật liệu cứng | Chiều sâu mỗi lớp cắt Fz: 0.05-0.15(0.1) mm Tốc độ cắt Vc:29-40(36) m/phút